## v.is.Standart
KOWALSKI SA | [12 empty] | Tél : 026/652.25.72
Vitrage isolant | [12 empty] | Fax : 026/652.35.86
1680 Romont | [12 empty] | E-mail : kowalski@mcnet.ch
" STANDARD "
| DONNEES TECHNIQUES |  |  |  |  | Faces | Epaisseur | Réflexion lumineuse | Transm.lumineuse | Réflexion énergétique | Absorbt. Énergétique | Transm.Energétique | Facteur " G " | Coefficient " U " | Isol. Phon. DB/R' w | Couleur
VERRE ISOLANT
Qualité
VERRE |  | AIR | VERRE | AIR | VERRE
F4 |  | 12 | F4 |  |  |  | 20 | 15 | 81 | 14 | 10 | 69 | 75 | 2.9 | 30 | Neutre
F5 |  | 12 | F5 |  |  |  | 22 | 14 | 80 | 12 | 13 | 66 | 73 | 2.9 | 30 | Neutre
F6 |  | 12 | F6 |  |  |  | 24 | 14 | 79 | 12 | 15 | 62 | 71 | 2.8 | 32 | Neutre
F4 |  | 15 | F4 |  |  |  | 23 | 14 | 81 | 13 | 10 | 69 | 76 | 2.8 | 31 | Neutre
F5 |  | 15 | F5 |  |  |  | 25 | 14 | 80 | 12 | 13 | 66 | 74 | 2.7 | 31 | Neutre
F6 |  | 15 | F6 |  |  |  | 27 | 14 | 79 | 12 | 15 | 62 | 71 | 2.7 | 33 | Neutre
F4 |  | 18 | F4 |  |  |  | 26 | 14 | 81 | 13 | 10 | 69 | 76 | 2.7 | 32 | Neutre
F5 |  | 18 | F5 |  |  |  | 28 | 14 | 80 | 12 | 13 | 66 | 74 | 2.7 | 32 | Neutre
F6 |  | 15 | F6 |  |  |  | 30 | 14 | 79 | 12 | 15 | 62 | 71 | 2.7 | 34 | Neutre
Diverses informations: F=verre float / N=verre à basse émissivité / Ek=eko+ / S=verre trempé / Flleté= verre feuilleté / D=diamant
Sts=feuilleté phonique / Sp.s=stopray safir / St.é=stopray élite.
ar=gaz argon / kr=gaz kripton / Sf6=gaz phonique
Kowalski SA Romont

## v.is.Thermique
KOWALSKI SA | [12 empty] | Tél : 026/652.25.72
Vitrage isolant | [12 empty] | Fax : 026/652.35.86
1680 Romont | [12 empty] | E-mail : kowalski@mcnet.ch
" THERMIQUE "
| DONNEES TECHNIQUES |  |  |  |  | Faces | Epaisseur | Réflexion lumineuse | Transm.lumineuse | Réflexion énergétique | Absorbt. Énergétique | Transm.Energétique | Facteur " G " | Coefficient " U " | Isol. Phon. DB/R' w | Couleur
VERRE ISOLANT
Qualité
VERRE |  | AIR | VERRE | AIR | VERRE
F4 |  | 12 | N4 |  |  | 3 | 20 | 13 | 76 | 29 | 12 | 50 | 58 | 1.7 | 30 | Neutre
F6 |  | 12 | N6 |  |  | 3 | 24 | 13 | 74 | 26 | 18 | 46 | 55 | 1.6 | 32 | Neutre
F8 |  | 12 | N8 |  |  | 3 | 28 | 12 | 73 | 24 | 22 | 42 | 53 | 1.6 | 34 | Neutre
F4 |  | 14 | N4 |  |  | 3 | 22 | 13 | 76 | 29 | 12 | 50 | 58 | 1.5 | 31 | Neutre
F6 |  | 14 | N6 |  |  | 3 | 26 | 12 | 74 | 26 | 18 | 46 | 55 | 1.5 | 33 | Neutre
F8 |  | 14 | N8 |  |  | 3 | 30 | 12 | 73 | 24 | 22 | 42 | 53 | 1.5 | 35 | Neutre
F4 |  | 16 | N4 |  |  | 3 | 24 | 13 | 76 | 29 | 12 | 50 | 58 | 1.4 | 31 | Neutre
F6 |  | 16 | N6 |  |  | 3 | 28 | 12 | 74 | 26 | 18 | 46 | 55 | 1.4 | 33 | Neutre
F4 |  | 18 | N4 |  |  | 3 | 26 | 13 | 76 | 29 | 12 | 50 | 58 | 1.4 | 32 | Neutre
F6 |  | 18 | N6 |  |  | 3 | 30 | 12 | 74 | 26 | 18 | 46 | 55 | 1.4 | 34 | Neutre
F4 |  | ar12 | N4 |  |  | 3 | 20 | 13 | 76 | 29 | 12 | 50 | 58 | 1.3 | 30 | Neutre
F6 |  | ar12 | N6 |  |  | 3 | 24 | 12 | 74 | 26 | 18 | 46 | 55 | 1.3 | 32 | Neutre
F4 |  | ar14 | N4 |  |  | 3 | 26 | 13 | 76 | 29 | 12 | 50 | 58 | 1.2 | 31 | Neutre
F4 |  | ar16 | N4 |  |  | 3 | 24 | 13 | 76 | 29 | 12 | 50 | 58 | 1.1 | 31 | Neutre
F4 |  | 10 | F4 | 10 | N4 | 5 | 32 | 18 | 69 | 28 | 12 | 43 | 52 | 1.4 | 32 | Neutre
N4 |  | 10 | F4 | 10 | N4 | 3 | 32 | 17 | 65 | 36 | 18 | 33 | 42 | 1.1 | 32 | Neutre
F4 |  | 12 | Ek4 |  |  | 3 | 20 | 18 | 69 | 16 | 11 | 54 | 70 | 1.9 | 30 | Neutre
F4 |  | 16 | Ek4 |  |  | 3 | 24 | 18 | 69 | 16 | 11 | 54 | 70 | 1.7 | 31 | Neutre
F4 |  | 10 | F4 | 10 | Ek4 | 5 | 32 | 23 | 62 | 18 | 11 | 45 | 62 | 1.6 | 32 | Neutre
N4 |  | 16 | N4 |  |  | 2+3 | 24 | 12 | 72 | 37 | 18 | 39 | 45 | 1.3 | 31 | Neutre
Diverses informations: F=verre float / N=verre à basse émissivité / Ek=eko+ / S=verre trempé / Flleté= verre feuilleté / D=diamant
Sts=feuilleté phonique / Sp.s=stopray safir / St.é=stopray élite.
ar=gaz argon / kr=gaz kripton / Sf6=gaz phonique
Kowalski SA Romont

## v.is.Therm-Plus
KOWALSKI SA | [12 empty] | Tél : 026/652.25.72
Vitrage isolant | [12 empty] | Fax : 026/652.35.86
1680 Romont | [12 empty] | E-mail : kowalski@mcnet.ch
" THERMIQUE - PLUS "
| DONNEES TECHNIQUES |  |  |  |  | Faces | Epaisseur | Réflexion lumineuse | Transm.lumineuse | Réflexion énergétique | Absorbt. Énergétique | Transm.Energétique | Facteur " G " | Coefficient " U " | Isol. Phon. DB/R' w | Couleur
VERRE ISOLANT
Qualité
VERRE |  | AIR | VERRE | AIR | VERRE
N4 |  | ar16 | N4 |  |  | 2+3 | 24 | 12 | 72 | 37 | 18 | 39 | 45 | 1 | 31 | Neutre
N4 |  | kr10 | N4 |  |  | 2+3 | 18 | 12 | 72 | 37 | 18 | 39 | 45 | 0.9 | 29 |  | Neutre
N4 |  | kr12 | N4 |  |  | 2+3 | 20 | 12 | 72 | 37 | 18 | 39 | 45 | 0.9 | 30 | Neutre
N4 |  | kr14 | N4 |  |  | 2+3 | 22 | 12 | 72 | 37 | 18 | 39 | 45 | 0.9 | 31 |  | Neutre
N6 |  | kr12 | N6 |  |  | 2+3 | 24 | 12 | 70 | 33 | 23 | 36 | 44 | 0.9 | 32 | Neutre
F4 |  | kr8 | F4 | kr8 | N4 | 5 | 28 | 18 | 69 | 28 | 12 | 43 | 52 | 0.9 | 30 |  | Neutre
F4 |  | kr10 | F4 | kr10 | N4 | 5 | 32 | 18 | 69 | 28 | 12 | 43 | 52 | 0.8 | 32 | Neutre
Ek4 |  | kr8 | F4 | kr8 | Ek4 | 2+5 | 28 | 23 | 54 | 18 | 27 | 35 | 51 | 0.9 | 30 |  | Neutre
Ek4 |  | kr10 | F4 | kr10 | Ek4 | 2+5 | 32 | 23 | 54 | 18 | 27 | 35 | 51 | 0.8 | 32 | Neutre
N4 |  | ar8 | F4 | ar8 | N4 | 2+5 | 28 | 17 | 65 | 36 | 18 | 33 | 42 | 1 | 30 |  | Neutre
N4 |  | ar10 | F4 | ar10 | N4 | 2+5 | 32 | 17 | 65 | 36 | 18 | 33 | 42 | 0.8 | 32 | Neutre
N4 |  | kr8 | F4 | kr8 | N4 | 2+5 | 28 | 17 | 65 | 36 | 18 | 33 | 42 | 0.6 | 30 |  | Neutre
N4 |  | kr10 | F4 | kr10 | N4 | 2+5 | 32 | 17 | 65 | 36 | 18 | 33 | 42 | 0.5 | 32 | Neutre
N6 |  | kr8 | F4 | kr8 | N6 | 2+5 | 32 | 16 | 64 | 32 | 23 | 30 | 41 | 0.6 | 34 |  | Neutre
N6 |  | kr10 | F4 | kr10 | N6 | 2+5 | 36 | 16 | 64 | 32 | 23 | 30 | 41 | 0.5 | 36 | Neutre
N4 |  | kr12 | F4 | kr12 | N4 | 2+5 | 36 | 17 | 65 | 36 | 18 | 33 | 42 | 0.46 | 34 |  | Neutre
Diverses informations: F=verre float / N=verre à basse émissivité / Ek=eko+ / S=verre trempé / Flleté= verre feuilleté / D=diamant
Sts=feuilleté phonique / Sp.s=stopray safir / St.é=stopray élite.
ar=gaz argon / kr=gaz kripton / Sf6=gaz phonique
Kowalski SA Romont

## v.is.Minergie
KOWALSKI SA | [12 empty] | Tél : 026/652.25.72
Vitrage isolant | [12 empty] | Fax : 026/652.35.86
1680 Romont | [12 empty] | E-mail : kowalski@mcnet.ch
" MINERGIE "
| DONNEES TECHNIQUES |  |  |  |  | Faces | Epaisseur | Réflexion lumineuse | Transm.lumineuse | Réflexion énergétique | Absorbt. Énergétique | Transm.Energétique | Facteur " G " | Coefficient " U " | Isol. Phon. DB/R' w | Couleur
VERRE ISOLANT
Qualité
VERRE |  | AIR | VERRE | AIR | VERRE
D4 |  | kr10 | N4 |  |  | 3 | 18 | 13 | 78 | 34 | 2 | 55 | 63 | 1 | 29 | Neutre
D4 |  | kr12 | N4 |  |  | 3 | 20 | 13 | 78 | 34 | 2 | 55 | 63 | 1 | 29 | Neutre
D6 |  | kr12 | N6 |  |  | 3 | 24 | 13 | 77 | 33 | 3 | 52 | 63 | 1 | 30 | Neutre
D4 |  | kr8 | D4 | kr8 | N4 | 5 | 28 | 19 | 72 | 36 | 2 | 51 | 59 | 0.9 | 30 | Neutre
D4 |  | kr10 | D4 | kr10 | N4 | 5 | 32 | 19 | 72 | 36 | 2 | 51 | 60 | 0.8 | 32 | Neutre
D6 |  | kr10 | D4 | kr10 | N6 | 5 | 36 | 19 | 71 | 36 | 3 | 49 | 59 | 0.8 | 36 | Neutre
N4 |  | kr10 | D4 | kr10 | N4 | 2+5 | 32 | 17 | 66 | 38 | 18 | 35 | 43 | 0.5 | 32 | Neutre
Diverses informations: F=verre float / N=verre à basse émissivité / Ek=eko+ / S=verre trempé / Flleté= verre feuilleté / D=diamant
Sts=feuilleté phonique / Sp.s=stopray safir / St.é=stopray élite.
ar=gaz argon / kr=gaz kripton / Sf6=gaz phonique
Kowalski SA Romont

## v.is.Anti-sol.Neutre
KOWALSKI SA | [12 empty] | Tél : 026/652.25.72
Vitrage isolant | [12 empty] | Fax : 026/652.35.86
1680 Romont | [12 empty] | E-mail : kowalski@mcnet.ch
" ANTI - SOLAIRE NEUTRE "
| DONNEES TECHNIQUES |  |  |  |  | Faces | Epaisseur | Réflexion lumineuse | Transm.lumineuse | Réflexion énergétique | Absorbt. Énergétique | Transm.Energétique | Facteur " G " | Coefficient " U " | Isol. Phon. DB/R' w | Couleur
VERRE ISOLANT
Qualité
VERRE |  | AIR | VERRE | AIR | VERRE
Plst. 4 |  | 16 | F4 |  |  | 2 | 24 | 13 | 71 | 12 | 29 | 38 | 42 | 1.4 | 31 | Neutre
Plst. 4 |  | ar16 | F4 |  |  | 2 | 24 | 13 | 71 | 12 | 29 | 38 | 42 | 1.1 | 31 | Neutre
Plst. 4 |  | kr14 | F4 |  |  | 2 | 22 | 13 | 71 | 12 | 29 | 38 | 42 | 1 | 30 | Neutre
Skn172/4 |  | 16 | F4 |  |  | 2 | 24 | 9 | 66 | 27 | 32 | 37 | 42 | 1.4 | 31 | Neutre
Skn172/6 |  | 16 | F4 |  |  | 2 | 26 | 9 | 65 | 24 | 36 | 36 | 41 | 1.4 | 35 | Neutre
Skn172/6 |  | ar16 | F4 |  |  | 2 | 26 | 9 | 65 | 24 | 36 | 36 | 41 | 1.1 | 35 | Neutre
Skn172/6 |  | kr14 | F4 |  |  | 2 | 24 | 9 | 65 | 24 | 36 | 36 | 41 | 1 | 33 | Neutre
Skn172/6 |  | 16 | N4 |  |  | 2+3 | 26 | 8 | 63 | 29 | 34 | 29 | 35 | 1 | 35 | Neutre
Skn172/6 |  | 16 | Flleté 9 |  |  | 2 | 31 | 9 | 64 | 24 | 36 | 32 | 41 | 1.4 | 38 | Neutre
Skn172/6 |  | kr16 | Flleté N 9 |  |  | 2+3 | 31 | 8 | 61 | 28 | 39 | 25 | 33 | 0.9 | 38 | Neutre
Skn172/4 |  | kr10 | D4 | kr10 | N4 | 2+5 | 32 | 12 | 58 | 33 | 35 | 27 | 32 | 0.5 | 32 | Neutre
St.é 6 |  | 16 | F6 |  |  | 2 | 28 | 14 | 67 | 33 | 33 | 34 | 37 | 1.5 | 33 | Neutre-vert
St.s 6 |  | 16 | F6 |  |  | 2 | 28 | 15 | 61 | 34 | 37 | 29 | 32 | 1.5 | 33 | Neutre-bleu
Diverses informations: F=verre float / N=verre à basse émissivité / Ek=eko+ / S=verre trempé / Flleté= verre feuilleté / D=diamant
Sts=feuilleté phonique / Sp.s=stopray safir / St.é=stopray élite.
ar=gaz argon / kr=gaz kripton / Sf6=gaz phonique
Kowalski SA Romont

## v.is.Anti-sol.Abs.
KOWALSKI SA | [12 empty] | Tél : 026/652.25.72
Vitrage isolant | [12 empty] | Fax : 026/652.35.86
1680 Romont | [12 empty] | E-mail : kowalski@mcnet.ch
" ANTI - SOLAIRE ABSORBANT "
| DONNEES TECHNIQUES |  |  |  |  | Faces | Epaisseur | Réflexion lumineuse | Transm.lumineuse | Réflexion énergétique | Absorbt. Énergétique | Transm.Energétique | Facteur " G " | Coefficient " U " | Isol. Phon. DB/R' w | Couleur
VERRE ISOLANT
Qualité
VERRE |  | AIR | VERRE | AIR | VERRE
P.br 6 |  | 16 | F6 |  |  | 1 | 28 | 7 | 44 | 7 | 47 | 39 | 49 | 2.8 | 33 | Bronze
P.br 6 |  | 16 | N6 |  |  | 1+3 | 28 | 7 | 41 | 14 | 52 | 28 | 37 | 1.4 | 33 | Bronze
P.br 6 |  | ar16 | N6 |  |  | 1+3 | 28 | 7 | 41 | 14 | 52 | 28 | 37 | 1.1 | 33 | Bronze
P.br 6 |  | kr14 | N6 |  |  | 1+3 | 26 | 7 | 41 | 14 | 52 | 28 | 37 | 1 | 31 | bronze
P.br 6 |  | kr14 | Flleté N 9 |  |  | 1+3 | 29 | 7 | 39 | 13 | 57 | 24 | 35 | 1 | 37 | Bronze
P.gr 6 |  | 16 | F6 |  |  | 1 | 28 | 6 | 37 | 7 | 52 | 35 | 46 | 2.8 | 33 | Gris
P.gr 6 |  | 16 | N6 |  |  | 1+3 | 28 | 6 | 35 | 12 | 57 | 25 | 34 | 1.4 | 33 | Gris
P.gr 6 |  | ar16 | N6 |  |  | 1+3 | 28 | 6 | 35 | 12 | 27 | 25 | 34 | 1.1 | 33 | Gris
P.gr 6 |  | kr14 | N6 |  |  | 1+3 | 26 | 6 | 35 | 12 | 27 | 25 | 34 | 1 | 31 | Gris
P.gr 6 |  | kr14 | Flleté N 9 |  |  | 1+3 | 29 | 6 | 33 | 11 | 22 | 21 | 31 | 1 | 37 | Gris
P.r 6 |  | 16 | F6 |  |  | 1 | 28 | 11 | 62 | 10 | 25 | 55 | 65 | 2.8 | 33 | Rose
P.r 6 |  | 16 | N6 |  |  | 1+3 | 28 | 9 | 59 | 25 | 27 | 39 | 48 | 1.4 | 33 | Rose
P.r 6 |  | ar16 | N6 |  |  | 1+3 | 28 | 9 | 59 | 25 | 27 | 39 | 48 | 1.1 | 33 | Rose
P.r 6 |  | kr14 | N6 |  |  | 1+3 | 26 | 9 | 59 | 25 | 27 | 39 | 48 | 1 | 31 | Rose
P.r 6 |  | kr14 | Flleté N 9 |  |  | 1+3 | 29 | 9 | 57 | 24 | 22 | 35 | 45 | 1 | 37 | Rose
P.v 6 |  | 16 | F6 |  |  | 1 | 28 | 11 | 65 | 7 | 52 | 37 | 46 | 2.8 | 33 | Vert
P.v 6 |  | 16 | N6 |  |  | 1+3 | 28 | 10 | 61 | 9 | 56 | 30 | 38 | 1.4 | 33 | Vert
P.v 6 |  | ar16 | N6 |  |  | 1+3 | 28 | 10 | 61 | 9 | 56 | 30 | 38 | 1.1 | 33 | Vert
P.v 6 |  | kr14 | N6 |  |  | 1+3 | 26 | 10 | 61 | 9 | 56 | 30 | 38 | 1 | 31 | Vert
P.v 6 |  | kr14 | Flleté N 9 |  |  | 1+3 | 29 | 10 | 59 | 8 | 51 | 26 | 35 | 1 | 37 | Vert
P.br 6 |  | kr14 | F4 | kr14 | N6 | 1+5 | 44 | 8 | 37 | 13 | 51 | 24 | 32 | 0.8 | 38 | Bronze
P.gr 6 |  | kr14 | F4 | kr14 | N6 | 1+5 | 44 | 7 | 31 | 11 | 57 | 22 | 30 | 0.8 | 38 | Gris
P.r 6 |  | kr14 | F4 | kr14 | N6 | 1+5 | 44 | 13 | 53 | 22 | 26 | 35 | 45 | 0.8 | 38 | Rose
P.v 6 |  | kr14 | F4 | kr14 | N6 | 1+5 | 44 | 13 | 55 | 11 | 59 | 21 | 28 | 0.8 | 38 | Vert
Diverses informations: F=verre float / N=verre à basse émissivité / Ek=eko+ / S=verre trempé / Flleté= verre feuilleté / D=diamant
Sts=feuilleté phonique / Sp.s=stopray safir / St.é=stopray élite.
ar=gaz argon / kr=gaz kripton / Sf6=gaz phonique
Kowalski SA Romont

## v.is.Anti-sol.Réfl.
KOWALSKI SA | [12 empty] | Tél : 026/652.25.72
Vitrage isolant | [12 empty] | Fax : 026/652.35.86
1680 Romont | [12 empty] | E-mail : kowalski@mcnet.ch
" ANTI - SOLAIRE REFLECHISSANT "
| DONNEES TECHNIQUES |  |  |  |  | Faces | Epaisseur | Réflexion lumineuse | Transm.lumineuse | Réflexion énergétique | Absorbt. Énergétique | Transm.Energétique | Facteur " G " | Coefficient " U " | Isol. Phon. DB/R' w | Couleur
VERRE ISOLANT
Qualité
VERRE |  | AIR | VERRE | AIR | VERRE
Aa 6 |  | 16 | F6 |  |  | 1 | 28 | 35 | 61 | 28 | 12 | 52 | 59 | 2.8 | 33 | Argent
Aa 6 |  | 16 | N6 |  |  | 1+3 | 28 | 34 | 57 | 37 | 14 | 39 | 48 | 1.4 | 33 | Argent
Aa 6 |  | ar16 | Flleté N9 |  |  | 2+3 | 31 | 33 | 56 | 36 | 15 | 37 | 48 | 1.1 | 38 | Argent
Acl 6 |  | 16 | F6 |  |  | 1 | 28 | 34 | 42 | 28 | 24 | 41 | 49 | 2.8 | 33 | Bronze clair
Acl 6 |  | 16 | N6 |  |  | 1+3 | 28 | 34 | 40 | 35 | 27 | 32 | 39 | 1.4 | 33 | Bronze clair
Acl 6 |  | ar16 | Flleté N9 |  |  | 2+3 | 31 | 27 | 40 | 28 | 32 | 30 | 40 | 1.1 | 38 | Bronze clair
Ah 6 |  | 16 | F6 |  |  | 1 | 28 | 34 | 22 | 27 | 45 | 24 | 32 | 2.8 | 33 | Bronze
Ah 6 |  | 16 | N6 |  |  | 1+3 | 28 | 34 | 21 | 30 | 48 | 18 | 24 | 1.4 | 33 | Bronze
Ah6 |  | ar16 | Flleté N9 |  |  | 2+3 | 31 | 12 | 21 | 13 | 64 | 18 | 25 | 1.1 | 38 | Bronze
Ap 6 |  | 16 | F6 |  |  | 1 | 28 | 33 | 26 | 26 | 37 | 31 | 39 | 2.8 | 33 | Gris
Ap 6 |  | 16 | N6 |  |  | 1+3 | 28 | 33 | 25 | 30 | 42 | 23 | 30 | 1.4 | 33 | Gris
Ap 6 |  | ar16 | Flleté N9 |  |  | 2+3 | 31 | 11 | 25 | 15 | 55 | 23 | 31 | 1.1 | 38 | Gris
Ae 6 |  | 16 | F6 |  |  | 1 | 28 | 32 | 49 | 24 | 45 | 28 | 36 | 2.8 | 33 | Vert
Ae 6 |  | 16 | N6 |  |  | 1+3 | 28 | 32 | 46 | 25 | 51 | 19 | 26 | 1.4 | 33 | Vert
Ae 6 |  | ar16 | Flleté N9 |  |  | 2+3 | 31 | 23 | 46 | 15 | 60 | 19 | 27 | 1.1 | 38 | Vert
Ks147/6 |  | 16 | F6 |  |  | 2 | 28 | 43 | 43 | 45 | 28 | 23 | 28 | 1.4 | 33 | Argent
Ks147/6 |  | 16 | N6 |  |  | 2+3 | 28 | 42 | 40 | 47 | 29 | 19 | 25 | 1.3 | 33 | Argent
Ks147/6 |  | 16 | Flleté N9 |  |  | 2+3 | 31 | 42 | 40 | 47 | 29 | 18 | 24 | 1.3 | 38 | Argent
Ks147/6 |  | ar16 | Flleté N9 |  |  | 2+3 | 31 | 42 | 40 | 47 | 29 | 18 | 24 | 1 | 38 | Argent
Ks147/6 |  | kr10 | F4 | kr10 | Flleté N 9 | 2+5 | 39 | 46 | 37 | 48 | 29 | 19 | 22 | 0.5 | 38 | Argent
Ks147/6 |  | kr10 | D4 | kr10 | Flleté N 9 | 2+5 | 32 | 45 | 39 | 52 | 24 | 20 | 24 | 0.5 | 38 | Argent
Kn469/6 |  | ar16 | F6 |  |  | 2 | 28 | 12 | 50 | 9 | 65 | 22 | 30 | 1.2 | 33 | Vert
Ks447/6 |  | ar16 | F6 |  |  | 2 | 28 | 30 | 36 | 17 | 65 | 15 | 20 | 1.1 | 33 | Vert
Kn455/6 |  | ar16 | F6 |  |  | 2 | 28 | 12 | 41 | 8 | 70 | 18 | 25 | 1.4 | 33 | Vert
Diverses informations: F=verre float / N=verre à basse émissivité / Ek=eko+ / S=verre trempé / Flleté= verre feuilleté / D=diamant
Sts=feuilleté phonique / Sp.s=stopray safir / St.é=stopray élite.
ar=gaz argon / kr=gaz kripton / Sf6=gaz phonique
Kowalski SA Romont

## v.is.Phonique
KOWALSKI SA | [12 empty] | Tél : 026/652.25.72
Vitrage isolant | [12 empty] | Fax : 026/652.35.86
1680 Romont | [12 empty] | E-mail : kowalski@mcnet.ch
" PHONIQUE "
| DONNEES TECHNIQUES |  |  |  |  | Faces | Epaisseur | Réflexion lumineuse | Transm.lumineuse | Réflexion énergétique | Absorbt. Énergétique | Transm.Energétique | Facteur " G " | Coefficient " U " | Isol. Phon. DB/R' w | Laboratoir / Test
VERRE ISOLANT
Qualité
VERRE |  | AIR | VERRE | AIR | VERRE
F6 |  | 16 | F4 |  |  |  | 26 | 14 | 79 | 12 | 15 | 62 | 71 | 2.9 | 34 | CDI/1999
F6 |  | kr12 | N4 |  |  | 3 | 22 | 13 | 74 | 26 | 18 | 46 | 55 | 1 | 37 | SWA/1999
F8 |  | 16 | F4 |  |  |  | 28 | 14 | 79 | 11 | 19 | 63 | 70 | 2.9 | 35 | CDI/1999
F8 |  | kr12 | N4 |  |  | 3 | 24 | 12 | 75 | 25 | 22 | 46 | 53 | 1 | 37 | SWA/2001
F10 |  | ar16 | N6 |  |  | 3 | 32 | 12 | 73 | 23 | 26 | 42 | 51 | 1.1 | 39 | SWA/2001
F10 |  | 20 | N4 |  |  | 3 | 34 | 12 | 74 | 23 | 26 | 43 | 51 | 1.4 | 39
F12 |  | ar16 | F6 |  |  |  | 34 | 13 | 76 | 10 | 26 | 54 | 64 | 2.6 | 40 | SWA/2001
F10 |  | 24 | N4 |  |  | 3 | 38 | 12 | 74 | 23 | 26 | 43 | 51 | 1.4 | 41
F10 |  | Sf12 | F4 |  |  |  | 26 | 14 | 78 | 11 | 23 | 60 | 67 | 3 | 40
F10 |  | Sf20 | F4 |  |  |  | 34 | 14 | 78 | 11 | 23 | 60 | 67 | 3.1 | 42
F10 |  | Sf24 | F4 |  |  |  | 38 | 14 | 78 | 11 | 23 | 60 | 67 | 3.1 | 44
Flleté 9 |  | ar20 | N6 |  |  | 3 | 35 | 12 | 74 | 24 | 22 | 44 | 53 | 1.1 | 41 | SWA/2001
Flleté11 |  | 14 | N6 |  |  | 3 | 31 | 12 | 73 | 23 | 27 | 42 | 51 | 1.5 | 41
Flleté7 |  | 20 | F10 |  |  |  | 37 | 14 | 77 | 11 | 15 | 57 | 70 | 2.7 | 43
Flleté66-2 |  | 12 | Flleté 66-4 |  |  |  | 39 | 13 | 74 | 9 | 27 | 46 | 60 | 2.7 | 41 | CDI/2001
Flleté66-2 |  | kr12 | FlletéN66-4 |  |  | 3 | 39 | 25 | 40 | 28 | 44 | 19 | 29 | 1 | 44
Flleté66-2 |  | 12 | Sts.66-2 |  |  |  | 38 | 13 | 74 | 9 | 27 | 46 | 60 | 2.7 | 45 | CDI/2001
Flleté66-2 |  | kr12 | Sts.N66-2 |  |  | 3 | 38 | 25 | 40 | 28 | 44 | 19 | 29 | 1 | 45
Flleté86-1 |  | ar24 | Sts.N44-1 |  |  |  | 47 | 25 | 41 | 28 | 46 | 20 | 28 | 1.1 | 47 | CDI/2001
Sts.44-1 |  | kr12 | N6 |  |  | 3 | 27 | 12 | 74 | 24 | 22 | 44 | 53 | 1 | 43 | SWA/2001
Sts.66-2 |  | 20 | Sts.N44-2 |  |  | 3 | 42 | 25 | 41 | 28 | 44 | 21 | 29 | 1 | 48 | SWA/2001
Sts.66-2 |  | 24 | Sts.N44-2 |  |  | 3 | 46 | 25 | 41 | 28 | 44 | 21 | 29 | 1 | 50 | SWA/2001
Sts.68-2 |  | 24 | Sts.N46-2 |  |  | 3 | 50 | 25 | 40 | 27 | 46 | 19 | 28 | 1 | 52 | SWA/2001
Diverses informations: F=verre float / N=verre à basse émissivité / Ek=eko+ / S=verre trempé / Flleté= verre feuilleté / D=diamant
Sts=feuilleté phonique / Sp.s=stopray safir / St.é=stopray élite.
ar=gaz argon / kr=gaz kripton / Sf6=gaz phonique
Kowalski SA Romont

## v.is.st.incorporé
KOWALSKI SA | [14 empty] | TEL : 026/652.25.72
Vitrage isolant | [14 empty] | FAX : 026/652.35.86
1680 Romont | [14 empty] | E-mail : kowalski@mcnet.ch
DONNEES TECHNIQUES
Verres isolants avec stores " vénitien " incorporés - lamelles 16 ou 12 mm.
Stores baissés/fermés
Qualité | [5 empty] | Stores levés | [7 empty] | Lumière |  | Absorb/F.solaire
VERRE | AIR | VERRE | AIR | VERRE | Epais | RL | TL | RE | AE | TE | FG | CU | V.Ph. | RL | TL | blanc | alum. | noir | CU | V.Ph
F4 | 27 | F4 |  |  | 35 | 14 | 81 | 13 | 10 | 69 | 76 | 2.7 | 32 | 73 | 1 | 35/12 | 33/11 | 95/35 | 2 | 33
F4 | 27 | Ek 4 |  |  | 35 | 18 | 69 | 16 | 11 | 54 | 70 | 1.8 | 32 | 73 | 1 | 35/12 | 33/11 | 95/35 | 1.6 | 33
F4 | ar 27 | Ek 4 |  |  | 35 | 18 | 69 | 16 | 11 | 54 | 71 | 1.6 | 32 | 73 | 1 | 35/12 | 33/11 | 95/35 | 1.4 | 33
Ek 4 | ar 27 | F4 | kr 10 | N4 | 49 | 19 | 59 | 23 | 29 | 33 | 43 | 0.6 | 33 | 74 | 1 | 38/11 | 32/10 | 98/34 | 0.5 | 35
D4 | ar 27 | D4 | kr 10 | N4 | 49 | 19 | 72 | 36 | 2 | 51 | 60 | 0.8 | 33 | 74 | 1 | 33/11 | 27/10 | 93/34 | 1 | 35
Ek 4 | ar 27 | D4 | kr 10 | FlletéN9 | 52 | 19 | 71 | 36 | 2 | 46 | 59 | 0.7 | 34 | 74 | 1 | 38/10 | 32/09 | 98/33 | 0.6 | 36
D4 | ar 27 | Ek 4 |  |  | 35 | 19 | 71 | 18 | 2 | 59 | 76 | 1.6 | 32 | 74 | 1 | 33/12 | 33/11 | 93/35 | 1.4 | 33
D4 | ar 27 | N4 |  |  | 35 | 13 | 78 | 34 | 2 | 55 | 63 | 1.2 | 32 | 74 | 1 | 33/12 | 33/11 | 93/35 | 1 | 33
D4 | ar 27 | D4 | ar10 | N4 | 49 | 19 | 72 | 36 | 2 | 51 | 59 | 1.1 | 33 | 74 | 1 | 33/11 | 33/10 | 93/34 | 0.9 | 33
F4 | ar 27 | N4 |  |  | 35 | 13 | 76 | 29 | 12 | 50 | 58 | 1.2 | 32 | 73 | 1 | 35/11 | 35/10 | 95/35 | 1 | 33
Diverses informations: F=verre float / N=verre à basse émissivité / Ek=eko+ / S=verre trempé / Flleté= verre feuilleté / D=diamant
Sts=feuilleté phonique / Sp.s=stopray safir / St.é=stopray élite.
ar=gaz argon / kr=gaz kripton / Sf6=gaz phonique
Kowalski SA Romont

## modèle 2
KOWALSKI SA | [14 empty] | TEL : 026/652.25.72
Vitrage isolant | [14 empty] | FAX : 026/652.35.86
1680 Romont | [14 empty] | E-mail : kowalski@mcnet.ch
DONNEES TECHNIQUES
Verres isolants avec stores " vénitien " incorporés - lamelles 16 ou 12 mm.
Stores baissés/fermés
Qualité | [5 empty] | Stores levés | [7 empty] | Lumière |  | Absorb/F.solaire
VERRE | AIR | VERRE | AIR | VERRE | Epais | RL | TL | RE | AE | TE | FG | CU | V.Ph. | RL | TL | blanc | alum. | noir | CU | V.Ph
Diverses informations: F=verre float / N=verre à basse émissivité / Ek=eko+ / S=verre trempé / Flleté= verre feuilleté / D=diamant
Sts=feuilleté phonique / Sp.s=stopray safir / St.é=stopray élite.
ar=gaz argon / kr=gaz kripton / Sf6=gaz phonique
Kowalski SA Romont

## modèle
KOWALSKI SA | [12 empty] | Tél : 026/652.25.72
Vitrage isolant | [12 empty] | Fax : 026/652.35.86
1680 Romont | [12 empty] | E-mail : kowalski@mcnet.ch
" STANDART "
| DONNEES TECHNIQUES |  |  |  |  | Faces | Epaisseur | Réflexion lumineuse | Transm.lumineuse | Réflexion énergétique | Absorbt. Énergétique | Transm.Energétique | Facteur " G " | Coefficient " U " | Isol. Phon. DB/R' w | Couleur
VERRE ISOLANT
Qualité
VERRE |  | AIR | VERRE | AIR | VERRE
Diverses informations: F=verre float / N=verre à basse émissivité / Ek=eko+ / S=verre trempé / Flleté= verre feuilleté / D=diamant
Sts=feuilleté phonique / Sp.s=stopray safir / St.é=stopray élite.
ar=gaz argon / kr=gaz kripton / Sf6=gaz phonique
Kowalski SA Romont